## 09-04
DIRECCIÓN PROVINCIAL DE VIALIDAD DEPARTAMENTO I PLANIFICACIÓN EVALUACIÓN Y CONTROL DE GESTIÓN
[19 empty] | FECHA: |  | 23/09/2004
[19 empty] | HOJA: |  | 1 de 1
PLANILLA DE EVALUACION DE PAVIMENTOS
RUTA: | P 12 | TRAMO: |  | CAMILO ALDAO-INT.R.P.Nº 6 | [5 empty] | LONGITUD: |  | 18 KM
CAPA DE RODAMIENTO: |  | MEZCLA ASFÁLTICA |  |  |  | ANCHO DE CALZADA: |  |  |  | 6.5 |  |  | BANQUINA(D): |  | 3 |  | SEÑALIZACION HORIZONT.: |  |  | INCOMPLETA
BANQUINAS: | NO PAVIMENTADAS | [11 empty] | BANQUINA(I): |  | 3 |  | SEÑALIZACIÓN VERTICAL: |  |  | INCOMPLETA
[23 empty] | DEFORMACION LONGITUDINAL | [9 empty] | DEFORMACION LONGITUDINAL
| ELEMENTOS |  | CAMILO ALDAO | [16 empty] | INT.R.P.Nº 6 |  |  | 7 | 6 | 6 | 5 | 5 | 6 | 6 | 6 | 6 | 0 | 6 | 6 | 0 | 0 | 0 | 0 | 0 | 0 | 0 | 0
| DE UBICACION | [21 empty] | 3.78 | 2.97 | 2.72 | 2.67 | 2.52 | 2.81 | 3.09 | 3.21 | 3 | 0 | #REF! | #REF! | #REF! | #REF! | #REF! | #REF! | #REF! | #REF! | #REF! | #REF!
PROGRESIVAS | [22 empty] | AHUELLAMIENTO
| DISTANCIA | [21 empty] | 1 | 0 | 0 | 1 | 4 | 0 | 4 | 0 | 0 | 0
| AL ORIGEN |  |  | 2 |  | 4 |  | 6 |  | 8 |  | 10 |  | 12 |  | 14 |  | 16 |  | 18 |  | 20 | 6 | 5 | 5 | 6 | 20 | 5 | 20 | 2.5 | 3 | 0
DEF.LONG. |  | D1¦m/km | 7 | 3.78 | 6 | 2.97 | 6 | 2.72 | 5 | 2.67 | 5 | 2.52 | 6 | 2.81 | 6 | 3.09 | 6 | 3.21 | 6 | 3
DEFORM. | AHUELLAM. | D2¦ mm | 1 | 6 | 0 | 5 | 0 | 5 | 1 | 6 | 4 | 20 | 0 | 5 | 4 | 20 | 0 | 2.5 | 0 | 3 |  |  | FISURACION
TRANSV. | HUNDIM. | D2¦ mm | 0 | 0 | 0 | 0 | 0 | 0 | 0 | 0 | 0 | 0 | 0 | 0 | 0 | 0 | 0 | 0 | 0 | 0 |  |  | 10 | 8 | 8 | 8 | 10 | 9 | 9 | 8 | 8 | 0
FISURACION |  | D3¦ % | 10 | 33 | 8 | 19 | 8 | 18 | 8 | 34 | 10 | 18 | 9 | 31 | 9 | 89 | 8 | 33 | 8 | 30 |  |  | 33 | 19 | 18 | 34 | 18 | 31 | 89 | 33 | 30 | 0
DESPRENDIM. | PELADURA | D4¦ % | 0 | 0.5 | 0 | 0.8 | 0 | 0.1 | 0 | 0.1 | 0 | 0.1 | 0 | 0.1 | 0 | 0.1 | 0 | 0.1 | 0 | 0.1
| BACHE | D4¦ % | 4 | 0.015 | 4 | 0.004 | 4 | 0.02 | 4 | 0.02 | 4 | 0.012 | 4 | 0.012 | 4 | 0.02 | 4 | 0.03 | 4 | 0.02 |  |  | BACHES
INDICE DE ESTADO '04(I.E.) |  |  | 3.042213 |  | 3.828929 |  | 3.828929 |  | 3.79083 |  | 2.83654 |  | 3.57007 |  | 2.922926 |  | 3.828929 |  | 3.828929 |  |  |  | 4 | 4 | 4 | 4 | 4 | 4 | 4 | 4 | 4 | 0
INDICE DE SERV. PRES. '04(I.S.P.) |  |  | 1.750401 |  | 2.159359 |  | 2.298266 |  | 2.304504 |  | 1.636647 |  | 2.246978 |  | 1.315175 |  | 2.074759 |  | 2.176744 |  |  |  | 0.015 | 0.004 | 0.02 | 0.02 | 0.012 | 0.012 | 0.02 | 0.03 | 0.02 | 0
EVALUACION ABRIL'94
INDICE DE ESTADO (I.E.) |  |  | 7.4 |  | 6.3 |  | 6.3 |  | 6.3 |  | 6.3 |  | 6.3 |  | 6.3 |  | 6.3 |  | 6.3
INDICE DE SERV. PRES. (I.S.P.) |  |  | 2.9 |  | 3.2 |  | 3.2 |  | 3.2 |  | 3.2 |  | 3.2 |  | 3.2 |  | 3.2 |  | 3.2
EVALUACION FEB'91
INDICE DE ESTADO (I.E.) |  |  | 7.8 |  | 8.2 |  | 8.2 |  | 8.2 |  | 8.2 |  | 8.2 |  | 8.2 |  | 8.2 |  | 8.2
INDICE DE SERV. PRES. (I.S.P.) |  |  | 2.9 |  | 3.1 |  | 3.1 |  | 3.1 |  | 3.1 |  | 3.1 |  | 3.1 |  | 3.1 |  | 3.1
OBSERVACIONES INDICE ESTADO |  |  | 111 |  | 111 |  | 111 |  | 111 |  | 111 |  | 111 |  | 111 |  | 111 |  | 111
OBSERVACIONES INDICE SERV. PRES. |  |  | 111 |  | 111 |  | 111 |  | 111 |  | 111 |  | 111 |  | 111 |  | 111 |  | 111
ESTADO DE BANQUINA |  |  | B |  | B |  | B |  | R |  | R |  | R |  | R |  | B |  | B
ESTADO BORDES DE CALZADA |  |  | B |  | B |  | B |  | R |  | R |  | R |  | R |  | B |  | B
ESTADO DE DRENAJE |  |  | B |  | B |  | B |  | B |  | B |  | B |  | B |  | B |  | B
CARRIL MÁS DETERIORADO
EXUDACION |  |  | SI |  | SI |  | NO |  | NO |  | NO |  | NO |  | NO |  | NO |  | NO
INDICE DE ESTADO MEDIO (I.E.M.) | [7 empty] | INDICE DE SERV. PRES. MED.(I.S.P.M.) | [8 empty] | RUGOSIDAD CARACTERISTICA |  |  |  | 3.138 | (m/Km)
EVALUACION SETIEMBRE´04 |  |  | 3.456171 |  |  |  |  | EVALUACION SETIEMBRE´04 | [5 empty] | 1.973261

## Hoja2
RUTA: | 12 | TRAMO:CAMILO ALDAO-INT.R.P.Nº 6 | LONGITUD: | 18 KM
Fotografias sobre los 20 mts evaluados cada 2 kms:
3º puesto kms 6
5º puesto kms 10
7º puesto kms 14