## 09-04
DIRECCIÓN PROVINCIAL DE VIALIDAD DEPARTAMENTO I PLANIFICACIÓN EVALUACIÓN Y CONTROL DE GESTIÓN
[19 empty] | FECHA: |  | 02/09/2004
[19 empty] | HOJA: |  | 1 de 1
PLANILLA DE EVALUACION DE PAVIMENTOS
RUTA: | P 12 | TRAMO: |  | INT.R.P.Nº 6-MARCOS JUAREZ | [5 empty] | LONGITUD: |  | 9 KM
CAPA DE RODAMIENTO: |  | HORMIGON |  |  |  | ANCHO DE CALZADA: |  |  |  | 6.6 |  |  | BANQUINA(D): |  | 3 |  | SEÑALIZACION HORIZONT.: |  |  | INCOMPLETA
BANQUINAS: | NO PAVIMENTADAS | [11 empty] | BANQUINA(I): |  | 3 |  | SEÑALIZACIÓN VERTICAL: |  |  | INCOMPLETA
[23 empty] | DEFORMACION LONGITUDINAL | [9 empty] | DEFORMACION LONGITUDINAL
| ELEMENTOS |  | INICIO HORMIGÓN | [7 empty] | MARCOS JUAREZ | [11 empty] | 10 | 10 | 10 | 10 | 10 | 0 | 0 | 0 | 0 | 0 | 0 | 0 | 0 | 0 | 0 | 0 | 0 | 0 | 0 | 0
| DE UBICACION | [21 empty] | 5.87 | 5.82 | 5.86 | 5.67 | 5.7 | 0 | 0 | 0 | 0 | 0 | #REF! | #REF! | #REF! | #REF! | #REF! | #REF! | #REF! | #REF! | #REF! | #REF!
PROGRESIVAS | [22 empty] | AHUELLAMIENTO
| DISTANCIA | [21 empty] | #REF! | #REF! | #REF! | #REF! | #REF! | #REF! | #REF! | #REF! | #REF! | #REF!
| AL ORIGEN |  |  | 2 |  | 4 |  | 6 |  | 8 |  | 10 |  | 12 |  | 14 |  | 16 |  | 18 |  | 20 | #REF! | #REF! | #REF! | #REF! | #REF! | #REF! | #REF! | #REF! | #REF! | #REF!
DEF.LONG. |  | D1¦m/km | 10 | 5.87 | 10 | 5.82 | 10 | 5.86 | 10 | 5.67 | 10 | 5.7
FISURACION |  | D3¦ % | 2 | 1 | 3 | 2 | 6 | 12 | 4 | 15 | 8 | 1 | [10 empty] | 1 | 2 | 12 | 15 | 1 | 0 | 0 | 0 | 0 | 0
INDICE DE ESTADO '04(I.E.) |  |  | 5.0662 |  | 4.6301 |  | 3.5345 |  | 4.2316 |  | 2.9523 | [11 empty] | #REF! | #REF! | #REF! | #REF! | #REF! | #REF! | #REF! | #REF! | #REF! | #REF!
INDICE DE SERV. PRES. '04(I.S.P.) |  |  | 1.3341 |  | 1.3481 |  | 1.3369 |  | 1.3909 |  | 1.3822 | [11 empty] | #REF! | #REF! | #REF! | #REF! | #REF! | #REF! | #REF! | #REF! | #REF! | #REF!
EVALUACION ABRIL'94
INDICE DE ESTADO (I.E.) |  |  | 7.4 |  | 6.3
INDICE DE SERV. PRES. (I.S.P.) |  |  | 2.9 |  | 3.2
EVALUACION FEB'91
INDICE DE ESTADO (I.E.) |  |  | 7.8 |  | 8.2
INDICE DE SERV. PRES. (I.S.P.) |  |  | 2.9 |  | 3.1
OBSERVACIONES INDICE ESTADO |  |  | 111 |  | 111
OBSERVACIONES INDICE SERV. PRES. |  |  | 111 |  | 111
ESTADO DE BANQUINA |  |  | R |  | R |  | R |  | B |  | B
ESTADO BORDES DE CALZADA |  |  | R |  | R |  | R |  | B |  | B
ESTADO DE DRENAJE |  |  | R |  | B |  | R |  | B |  | B
CARRIL MÁS DETERIORADO
INDICE DE ESTADO MEDIO (I.E.M.) | [7 empty] | INDICE DE SERV. PRES. MED.(I.S.P.M.) | [8 empty] | RUGOSIDAD CARACTERISTICA |  |  |  | 5.862 | (m/Km)
EVALUACION SETIEMBRE´04 |  |  | 4.083 |  |  |  |  | EVALUACION SETIEMBRE´04 | [5 empty] | 1.3584

## Hoja2
RUTA: | 12 | TRAMO:INT.R.P.Nº 6-M.JUAREZ | LONGITUD: | 9 km
Fotografias sobre los 20 mts evaluados cada 2 kms:
1º puesto kms 2
2º puesto kms 4
3º puesto kms 6