## 09-04
DIRECCIÓN PROVINCIAL DE VIALIDAD DEPARTAMENTO I PLANIFICACIÓN EVALUACIÓN Y CONTROL DE GESTIÓN
[19 empty] | FECHA: |  | 23/09/2004
[19 empty] | HOJA: |  | 1 de 1
PLANILLA DE EVALUACION DE PAVIMENTOS
RUTA: | P 12 | TRAMO: |  | INT.R.P.A-170-INT.R.N.Nº 8 | [5 empty] | LONGITUD: |  | 17 KM
CAPA DE RODAMIENTO: |  | MEZCLA ASFÁLTICA |  |  |  | ANCHO DE CALZADA: |  |  |  | 6.7 |  |  | BANQUINA(D): |  | 3 |  | SEÑALIZACION HORIZONT.: |  |  | INCOMPLETA
BANQUINAS: | NO PAVIMENTADAS | [11 empty] | BANQUINA(I): |  | 3 |  | SEÑALIZACIÓN VERTICAL: |  |  | INCOMPLETA
[23 empty] | DEFORMACION LONGITUDINAL | [9 empty] | DEFORMACION LONGITUDINAL
| ELEMENTOS |  | INT.R.P.A-170 | [15 empty] | INT.R.N.Nº 8 |  |  |  | 7 | 7 | 9 | 10 | 10 | 8 | 8 | 9 | 9 | 0 | 8 | 8 | 0 | 0 | 0 | 0 | 0 | 0 | 0 | 0
| DE UBICACION | [21 empty] | 3.6 | 3.7 | 4.62 | 5.01 | 5.72 | 3.99 | 4.31 | 4.69 | 4.56 | 0 | #REF! | #REF! | #REF! | #REF! | #REF! | #REF! | #REF! | #REF! | #REF! | #REF!
PROGRESIVAS | [22 empty] | AHUELLAMIENTO
| DISTANCIA | [21 empty] | 2 | 4 | 0 | 1 | 3 | 1 | 1 | 3 | 2 | 0
| AL ORIGEN |  |  | 2 |  | 4 |  | 6 |  | 8 |  | 10 |  | 12 |  | 14 |  | 16 |  | 18 |  | 20 | 10 | 20 | 0 | 8 | 15 | 6 | 8 | 13 | 10 | 0
DEF.LONG. |  | D1¦m/km | 7 | 3.6 | 7 | 3.7 | 9 | 4.62 | 10 | 5.01 | 10 | 5.72 | 8 | 3.99 | 8 | 4.31 | 9 | 4.69 | 9 | 4.56
DEFORM. | AHUELLAM. | D2¦ mm | 2 | 10 | 4 | 20 | 0 | 0 | 1 | 8 | 3 | 15 | 1 | 6 | 1 | 8 | 3 | 13 | 2 | 10 |  |  | FISURACION
TRANSV. | HUNDIM. | D2¦ mm | 0 | 0 | 0 | 0 | 0 | 0 | 0 | 0 | 0 | 0 | 0 | 0 | 0 | 0 | 0 | 0 | 0 | 0 |  |  | 8 | 10 | 0 | 10 | 10 | 9 | 10 | 10 | 10 | 0
FISURACION |  | D3¦ % | 8 | 22 | 10 | 89 | 0 | 0 | 10 | 98 | 10 | 25 | 9 | 54 | 10 | 86 | 10 | 58 | 10 | 32 |  |  | 22 | 89 | 0 | 98 | 25 | 54 | 86 | 58 | 32 | 0
DESPRENDIM. | PELADURA | D4¦ % | 0 | 0.1 | 3 | 40 | 0 | 0 | 0 | 0.1 | 0 | 0.3 | 0 | 0.2 | 3 | 30 | 2 | 10 | 2 | 10
| BACHE | D4¦ % | 4 | 0.17 | 4 | 0.25 | 4 | 0.07 | 4 | 0.07 | 4 | 0.15 | 4 | 0.15 | 4 | 0.28 | 5 | 0.47 | 4 | 0.24 |  |  | BACHES
INDICE DE ESTADO '04(I.E.) |  |  | 3.328711 |  | 2.618457 |  | 5.945205 |  | 2.698201 |  | 2.441433 |  | 3.134862 |  | 2.922926 |  | 2.441433 |  | 2.671353 |  |  |  | 4 | 4 | 4 | 4 | 4 | 4 | 4 | 5 | 4 | 0
INDICE DE SERV. PRES. '04(I.S.P.) |  |  | 1.695671 |  | 1.026557 |  | 1.500078 |  | 1.23461 |  | 0.6823926 |  | 1.663049 |  | 1.479676 |  | 0.9967436 |  | 1.313022 |  |  |  | 0.17 | 0.25 | 0.07 | 0.07 | 0.15 | 0.15 | 0.28 | 0.47 | 0.24 | 0
EVALUACION ABRIL'94
INDICE DE ESTADO (I.E.) |  |  | 7.4 |  | 6.3
INDICE DE SERV. PRES. (I.S.P.) |  |  | 2.9 |  | 3.2
EVALUACION FEB'91
INDICE DE ESTADO (I.E.) |  |  | 7.8 |  | 8.2
INDICE DE SERV. PRES. (I.S.P.) |  |  | 2.9 |  | 3.1
OBSERVACIONES INDICE ESTADO |  |  | 111 |  | 111
OBSERVACIONES INDICE SERV. PRES. |  |  | 111 |  | 111
ESTADO DE BANQUINA |  |  | B |  | B |  | B |  | B |  | B |  | B |  | B |  | B |  | B
ESTADO BORDES DE CALZADA |  |  | B |  | E |  | B |  | B |  | B |  | R |  | R |  | R |  | R
ESTADO DE DRENAJE |  |  | R |  | R |  | B |  | B |  | B |  | B |  | R |  | R |  | R
CARRIL MÁS DETERIORADO
EXUDACION |  |  | SI |  | NO |  | NO |  | SI |  | SI |  | SI |  | SI |  | SI |  | SI
INDICE DE ESTADO MEDIO (I.E.M.) | [7 empty] | INDICE DE SERV. PRES. MED.(I.S.P.M.) | [8 empty] | RUGOSIDAD CARACTERISTICA |  |  |  | 4.818 | (m/Km)
EVALUACION SETIEMBRE´04 |  |  | 3.191403 |  |  |  |  | EVALUACION SETIEMBRE´04 | [5 empty] | 1.284847

## Hoja2
RUTA: | 12 | TRAMO:INT.R.P.A-170-INT.R.N.Nº 8 | LONGITUD: | 17
Fotografias sobre los 20 mts evaluados cada 2 kms:
1º puesto kms 2
7º puesto kms 14